## Sheet1
济源示范区市场监督管理局2023年消防安全相关产品监督抽查结果公示
序号 | 报告编号 | 产品名称 | 商标 （标称） | 规格型号 | 生产日期 | 抽样日期 | 受检单位 | 生产单位 （标称） | 检验结论 | 主要不合格项目 | 承检机构
1 | TXZJ/20231118227 | 建筑用金属面绝热夹芯板 | / | 3000x950x75mm | / | 2023-11-15 | 济源市玉泉环宇彩钢厂 | 济源市玉泉环宇彩钢厂 | 不合格 | 岩棉芯材密度 | 山东腾翔产品质量检测有限公司
2 | TXZJ/20231118203 | 建筑用金属面岩棉绝热夹芯板 | / | 3000x950x75mm | 2023.10.10 | 2023-11-13 | 济源市万达彩钢 | 济源市万达彩钢 | 合格 | / | 山东腾翔产品质量检测有限公司
3 | TXZJ/20231118204 | 建筑用金属面岩棉绝热夹芯板 | / | 3000x950x75mm | 2023.10.28 | 2023-11-13 | 济源市亚东钢构彩板有限公司 | 济源市亚东钢结构彩板有限公司 | 合格 | / | 山东腾翔产品质量检测有限公司
4 | TXZJ/20231118218 | 建筑用金属面绝热夹芯板 | / | 3000x950x75mm | 2023.11.14 | 2023-11-15 | 河南纳华钢构安装工程有限公司 | 河南纳华钢结构安装工程有限公司 | 合格 | / | 山东腾翔产品质量检测有限公司
5 | TXZJ/20231118226 | 建筑用金属面绝热夹芯板 | / | 3000x950x75mm | 2023.11.14 | 2023-11-15 | 济源市红鹰商贸有限公司 | 济源市红鹰商贸有限公司 | 合格 | / | 山东腾翔产品质量检测有限公司
6 | TXZJ/20231118147 | 锦泉电缆 | 锦泉 | BVR1.5mm | 2023.10.16 | 2023-11-14 | 河南绿宝特种电缆有限公司 | 河南绿宝特种电缆有限公司 | 合格 | / | 山东腾翔产品质量检测有限公司
7 | TXZJ/20231118196 | 电线 | 锦泉 | 60227IEC01(BV) | 2023.11.11 | 2023-11-14 | 河南绿宝特种电缆有限公司 | 河南绿宝特种电缆有限公司 | 合格 | / | 山东腾翔产品质量检测有限公司
8 | TXZJ/20231118215 | 锦泉电缆 | 锦泉 | 60227IEC01（BV）4mm | 2023.10.16 | 2023-11-14 | 河南绿宝特种电缆有限公司 | 河南绿宝特种电缆有限公司 | 合格 | / | 山东腾翔产品质量检测有限公司
9 | TXZJ/20231118219 | 聚氯乙烯绝缘阻燃无护套电线电缆 | 国友 | ZC-BV1x2.5mm | 2023.10.30 | 2023-11-15 | 国友线缆集团（河南）有限公司 | 国友线缆集团（河南）有限公司 | 合格 | / | 山东腾翔产品质量检测有限公司
10 | TXZJ/20231118220 | 聚氯乙烯绝缘阻燃无护套电线电缆 | 国友 | ZC-BV1x4mm² | 2023.10.27 | 2023-11-15 | 国友线缆集团（河南）有限公司 | 国友线缆集团（河南）有限公司 | 合格 | / | 山东腾翔产品质量检测有限公司
11 | TXZJ/20231118221 | 电力电缆 | 国友 | YJV2x4 | 2023.10.19 | 2023-11-15 | 国友线缆集团（河南）有限公司 | 国友线缆集团（河南）有限公司 | 合格 | / | 山东腾翔产品质量检测有限公司
12 | TXZJ/20231118222 | 电力电缆 | 国友 | YJV2x6 | 202..10.19 | 2023-11-15 | 国友线缆集团（河南）有限公司 | 国友线缆集团（河南）有限公司 | 合格 | / | 山东腾翔产品质量检测有限公司
13 | TXZJ/20231118264 | 长江电缆 | / | 60227IEC52（RVV） | 2022.11.9 | 2023-11-17 | 济源市飞亚电缆经营部 | 河南长江电缆有限公司 | 合格 | / | 山东腾翔产品质量检测有限公司
14 | TXZJ/20231118265 | 德力西电线 | 德力西 | BVR<2.5mm> | 2023.06.28 | 2023-11-17 | 济源市飞亚电缆经营部 | 上海德力西集团有限公司 | 合格 | / | 山东腾翔产品质量检测有限公司
15 | TXZJ/20231118266 | 氯乙烯绝缘电线电缆 | 增辉 | ZC-BVR1.5cm | 2023.09.20 | 2023-11-17 | 济源市飞亚电缆经营部 | 河南中通电线电缆有限公司 | 合格 | / | 山东腾翔产品质量检测有限公司
16 | TXZJ/20231118197 | 折叠电暖器 | 暖煌 | NH-2000 | 2023.10.07 | 2023-11-14 | 河南中煌节能电器有限公司 | 河南中煌节能电器有限公司 | 合格 | / | 山东腾翔产品质量检测有限公司
17 | TXZJ/20231118198 | 电暖器 | 暖煌 | NHD-950 | 2023.10.27 | 2023-11-14 | 河南中煌节能电器有限公司 | 济源市暖煌电暖有限公司 | 合格 | / | 山东腾翔产品质量检测有限公司
18 | TXZJ/20231118235 | 电热暖手宝 | 彩虹 | 320 | 2022.12 | 2023-11-16 | 永辉超市河南有限公司济源文昌路分公司 | 成都彩虹电器（集团）股份有限公司 | 合格 | / | 山东腾翔产品质量检测有限公司
19 | TXZJ/20231118237 | 优颂3位分控制转换器 | 优颂 | YS-603 | / | 2023-11-16 | 永辉超市河南有限公司济源文昌路分公司 | 慈溪市三叶电器有限公司 | 合格 | / | 山东腾翔产品质量检测有限公司
20 | TXZJ/20231118242 | 储热式电热暖手器 | 乐雪儿 | LXE102 | 2022.12.2号 | 2023-11-16 | 济源市温永鲜商贸有限公司 | 浙江省雪儿家居用品有限公司 | 合格 | / | 山东腾翔产品质量检测有限公司
21 | TXZJ/20231118243 | 电吹风 | 超人 | RD1632 | 2023.02.24 | 2023-11-16 | 济源市温永鲜商贸有限公司 | 浙江超人科技股份有限公司 | 合格 | / | 山东腾翔产品质量检测有限公司
22 | TXZJ/20231118244 | 电水壶 | 苏泊尔 | SW-15T716 | 2023.03.30 | 2023-11-16 | 济源市温永鲜商贸有限公司 | 浙江省绍兴市苏泊尔生活电器有限公司 | 合格 | / | 山东腾翔产品质量检测有限公司
23 | TXZJ/20231118254 | 延长线插座 | 清风 | QF-J06<1.8米> | / | 2023-11-16 | 郑州丹尼斯百货有限公司济源天坛分公司 | 慈溪市清风电子有限公司 | 合格 | / | 山东腾翔产品质量检测有限公司
24 | TXZJ/20231118261 | 迷你两孔插座 | 公牛 | GN-A140 | / | 2023-11-16 | 济源市温永鲜商贸有限公司 | 公牛集团股份有限公司 | 合格 | / | 山东腾翔产品质量检测有限公司
25 | TXZJ/20231118271 | 九阳开水煲 | 九阳 | K17FD-W6766 | / | 2023-11-16 | 郑州丹尼斯百货有限公司济源天坛分公司 | 杭州九阳生活电器有限公司 | 合格 | / | 山东腾翔产品质量检测有限公司
26 | TXZJ/20231118272 | 发热丝取暖器 | 先锋 | HN2033RT-22 | 0405130923 | 2023-11-16 | 郑州丹尼斯百货有限公司济源天坛分公司 | 宁波先锋电器制造有限公司 | 合格 | / | 山东腾翔产品质量检测有限公司
27 | TXZJ/20231118273 | 琴岛电热毯 | 琴岛 | 150cnX70cm | 2023.04.10 | 2023-11-16 | 郑州丹尼斯百货有限公司济源天坛分公司 | 青岛市琴岛电器有限公司 | 合格 | / | 山东腾翔产品质量检测有限公司
28 | TXZJ/20231118216 | 水带接扣 | 柳成 | KD65 | 2023.05 | 2023-11-16 | 济源市鸿霖消防器材电器门市部 | 河南柳成消防器材有限公司 | 合格 | / | 山东腾翔产品质量检测有限公司
29 | TXZJ/20231118217 | 灭火毯 | 居安特 | 1.5x1.5m | / | 2023-11-16 | 济源市东城林丽消防水暖经销部 | 山东居安特消防科技有限公司 | 合格 | / | 山东腾翔产品质量检测有限公司
30 | TXZJ/20231118263 | 消防应急照明灯具 | 云川 | LT-ZF-E5W-A | 2023.06 | 2023-11-17 | 济源市东城文杰水暖井盖经销部 | 中山市亮泰照明灯具厂 | 合格 | / | 山东腾翔产品质量检测有限公司
31 | TXZJ/20231118282 | 消防应急照明灯具 | 凯雷德 | KL-ZFZD-E3WA-31 KL-ZFZD-E3WA-31 | 2023.04 | 2023-11-17 | 济源市济水小霞消防器材服务部 | 中山市凯雷德-照明科技有限公司 | 合格 | / | 山东腾翔产品质量检测有限公司